## 辅导员宿舍物品清单
辅导员宿舍物品清单
产品名称 | 尺寸（mm） | 材质说明 | 效果图 | 数量
床 | 1200*2150*450 | 1) ★面材：浸渍胶膜纸饰面板，无表面划痕压痕、透底、纸板错位、颜色不均、鼓包显现；表面耐冷热循环、表面耐划痕、耐磨、表面耐香烟灼烧达到4级以上、耐干热达到4级以上、耐污染腐蚀素色达到4级以上、表面耐龟裂达到4级以上、表面耐水蒸汽达到4级以上、耐光色牢度达到灰度卡4级；表面胶合强度≥0.1MPa；2h吸水厚度膨胀率≤5.5%；含水率3-9%；密度偏差0.6-0.7g/cm³；甲醛释放量气候箱法E1≤0.124mg/m³。 2) ★基材：刨花板，无尺寸偏离、断痕压痕、边角缺陷等要求；板内密度偏差±3%，2h吸水厚度膨胀率≤5.5%，含水率3-9%；甲醛释放量气候箱法E1≤0.124mg/m³。握螺钉力板面≥950N、板边≥750N。 3) ★封边：理化性能耐龟裂性≥1级、可溶性重金属（多溴联苯、多溴二苯醚）均应符合标准，甲醛释放量≤1.5mg/L。 |  | 15
床头柜 | 500*400*475 | 1) ★面材：浸渍胶膜纸饰面板，无表面划痕压痕、透底、纸板错位、颜色不均、鼓包显现；表面耐冷热循环、表面耐划痕、耐磨、表面耐香烟灼烧达到4级以上、耐干热达到4级以上、耐污染腐蚀素色达到4级以上、表面耐龟裂达到4级以上、表面耐水蒸汽达到4级以上、耐光色牢度达到灰度卡4级；表面胶合强度≥0.1MPa；2h吸水厚度膨胀率≤5.5%；含水率3-9%；密度偏差0.6-0.7g/cm³；甲醛释放量气候箱法E1≤0.124mg/m³。 2) ★基材：刨花板，无尺寸偏离、断痕压痕、边角缺陷等要求；板内密度偏差±3%，2h吸水厚度膨胀率≤5.5%，含水率3-9%；甲醛释放量气候箱法E1≤0.124mg/m³。握螺钉力板面≥950N、板边≥750N。 3) ★封边：理化性能耐龟裂性≥1级、可溶性重金属（多溴联苯、多溴二苯醚）均应符合标准，甲醛释放量≤1.5mg/L。 4) 三合一连接件：理化性能、力学性能均应符合标准，其中抗弯强度≥350MPa。 5) 导轨：商用型过载垂直向下静载荷、商用型过载水平侧向静载荷、耐久性、拉出安全性、下沉量、耐腐蚀均应符合标准，其中下沉量不超过抽屉导轨拉出长度的4%。品牌：博格维斯。 6) 铝合金拉手：金属件外观性能要求、金属喷涂耐腐蚀均应符合标准。黑色磨砂工艺。 |  | 15
床垫 | 1200*2000 | 1) ★3D黄麻垫层，邦尼尔弹簧。 |  | 15
定制衣柜 | 800*600*2200 | 1) ★面材：浸渍胶膜纸饰面板，无表面划痕压痕、透底、纸板错位、颜色不均、鼓包显现；表面耐冷热循环、表面耐划痕、耐磨、表面耐香烟灼烧达到4级以上、耐干热达到4级以上、耐污染腐蚀素色达到4级以上、表面耐龟裂达到4级以上、表面耐水蒸汽达到4级以上、耐光色牢度达到灰度卡4级；表面胶合强度≥0.1MPa；2h吸水厚度膨胀率≤5.5%；含水率3-9%；密度偏差0.6-0.7g/cm³；甲醛释放量气候箱法E1≤0.124mg/m³。 2) ★基材：刨花板，无尺寸偏离、断痕压痕、边角缺陷等要求；板内密度偏差±3%，2h吸水厚度膨胀率≤5.5%，含水率3-9%；甲醛释放量气候箱法E1≤0.124mg/m³。握螺钉力板面≥950N、板边≥750N。 3) ★封边：理化性能耐龟裂性≥1级、可溶性重金属（多溴联苯、多溴二苯醚）均应符合标准，甲醛释放量≤1.5mg/L。 4) 三合一连接件：理化性能、力学性能均应符合标准，其中抗弯强度≥350MPa。 5)铰链：垂直静载荷、水平静载荷、操作力、耐久性、下沉量、耐腐蚀均应符合标准，其中下沉量不大于3.0mm。 6) 颜色：木纹色 |  | 15
书桌 | 900*600*750 | 1) ★面材：浸渍胶膜纸饰面板，无表面划痕压痕、透底、纸板错位、颜色不均、鼓包显现；表面耐冷热循环、表面耐划痕、耐磨、表面耐香烟灼烧达到4级以上、耐干热达到4级以上、耐污染腐蚀素色达到4级以上、表面耐龟裂达到4级以上、表面耐水蒸汽达到4级以上、耐光色牢度达到灰度卡4级；表面胶合强度≥0.1MPa；2h吸水厚度膨胀率≤5.5%；含水率3-9%；密度偏差0.6-0.7g/cm³；甲醛释放量气候箱法E1≤0.124mg/m³。 2) ★基材：刨花板，无尺寸偏离、断痕压痕、边角缺陷等要求；板内密度偏差±3%，2h吸水厚度膨胀率≤5.5%，含水率3-9%；甲醛释放量气候箱法E1≤0.124mg/m³。握螺钉力板面≥950N、板边≥750N。 3) ★封边：理化性能耐龟裂性≥1级、可溶性重金属（多溴联苯、多溴二苯醚）均应符合标准，甲醛释放量≤1.5mg/L。 4) 三合一连接件：理化性能、力学性能均应符合标准，其中抗弯强度≥350MPa。 5) 导轨：商用型过载垂直向下静载荷、商用型过载水平侧向静载荷、耐久性、拉出安全性、下沉量、耐腐蚀均应符合标准，其中下沉量不超过抽屉导轨拉出长度的4%。 6) 颜色：木纹色 |  | 15
项目要求： 1、供应商提供的产品需满足或不低于清单要求。2、本项目报价须包含项目所需材料，人工，运输，安装，保洁，税收及售后服务等一切费用。3，质保期限二年。4结算方式：安装结束后付90%，年底验收后付10%。 5、评标时需提供产品的质检报告复印件。6、在投标文件中未能体现或达到以上要求的一律作无效投标处理。